## Sheet1
|  | 二线柔软SMS产品内控标准 | [9 empty] | Ver/ 版次：B/4
注意：标签类型、纸管类型、包装方式查看条码中备注
1. 判等项目
产品类别 |  | 判等项目 | [6 empty] | 控制指标
丝柔纺熔布 |  | 克重、强力、伸长率、幅宽、静水压、透气率 | [6 empty] | 柔软度、白度、耐磨
丝柔Plus纺熔布 |  | 克重、强力、伸长率、幅宽、静水压、透气率 | [6 empty] | 柔软度、白度、耐磨
棉柔纺熔布 |  | 克重、强力、伸长率、幅宽、静水压、透气率 | [6 empty] | 柔软度、白度、耐磨
R1纺熔布 |  | 克重、强力、伸长率、幅宽、静水压、透气率 | [6 empty] | 柔软度、白度、耐磨
柔软亲水纺熔布（丝柔、丝柔Plus、棉柔、R1） |  | 克重、强力、伸长率、幅宽、穿透 | [6 empty] | 柔软度、白度、回渗、滑漏、点滴
2. COA汇报指标--COA模版见附件
2.1 物理指标
克重 （gsm） | 克重偏差 批平均值（%） | 克重偏差 单点值 （%） |  |  | MD强力 批平均最小值（N/5cm） | MD伸长 批平均值 （%） |  | CD强力 批平均最小值 （N/5cm） | CD伸长 批平均值 （%） | 静水压mmH2O |  | 透气率l/m2/s
[10 empty] | 目标值 | 批平均最小值
12 | ±5 | - |  |  | 16 | 20~120 |  | 5 | 20~120 | 145 | 100
13 | ±5 | - |  |  | 16 | 20~120 |  | 6 | 20~120 | 155 | 105
13.5 | ±5 | - |  |  | 16 | 20~120 |  | 6 | 20~120 | 155 | 105
14 | ±5 | - |  |  | 17 | 20~120 |  | 7 | 20~120 | 165 | 105
15 | ±5 | - |  |  | 18 | 20~120 |  | 8 | 20~120 | 175 | 115
16 | ±5 | - |  |  | 20 | 20~120 |  | 9 | 20~120 | 180 | 115
17 | ±5 | - |  |  | 21 | 20~120 |  | 10 | 20~120 | 185 | 120
18 | ±5 | - |  |  | 22 | 20~120 |  | 11 | 20~120 | 195 | 125
20 | ±5 | - |  |  | 24 | 20~120 |  | 12 | 20~120 | 200 | 125
QC：克重、强力、伸长率、静水压和透气率都需要测试,柔软度试样尺寸100mm*100mm，COA中柔软度以备注形式出具；
若产品用途是底膜，静水压项目只测试，不作为判等项目，无需汇报COA。
2.2 柔软SMS亲水产品的穿透性能
克重 （gsm） |  | 第一次穿透 批平均最大值 （S） |  |  |  | 第二次穿透 批平均最大值 （S） |  |  |  | 第三次穿透 批平均最大值 （S）
10~20 |  | 2.5 |  |  |  | 3.5 |  |  |  | 4
3. 控制指标（不作为判等依据）
3.1 柔软SMS亲水产品的回渗及滑漏值
项目 |  | 10~20（gsm） | [6 empty] | 超过20gsm
回渗（g） |  | ≤0.4 | [6 empty] | ≤0.4
滑漏（g） |  | ≤0.5 | [6 empty] | ≤0.5
3.2 亲水产品的点滴：全幅具有亲水性
3.3 产品白度L值
白色 |  |  |  | 增白 | [5 empty] | 超白
＞88 |  |  |  | ＞90 | [5 empty] | ＞93
3.4 耐磨等级
3.4.1耐磨设置
产品 | [7 empty] | 摩擦圈数
拒水SMS/丝柔SMS | [7 empty] | 30
棉柔SMS | [7 empty] | 60
丝柔Plus SMS / R1 SMS | [7 empty] | 90
光面朝上，磨料为自身布样，光面对光面，9kpa重锤
3.4.2耐磨等级
产品类别 |  |  |  | 最小值 |  |  | 目标值 |  |  | 最大值
柔软纺熔布（隔边） |  |  |  | 2 |  |  | 3 |  |  | 5
柔软纺熔布（底膜） |  |  |  | 2.5 |  |  | 3.5 |  |  | 5
4. 外观要求
外观疵点 | 描述 | [7 empty] | 要求
小熔点 | 不带尾巴的小断丝或硬点。同一位置持续出现，称为连续熔点 | [7 empty] | 连续超过300米，不允许
僵块/断丝 | 掉落在布面上的熔体块或未经牵伸的硬丝条 | [7 empty] | 80≤面积≤150mm2，每500m2最多允许出现3个； 150mm2＜面积≤400mm2，做标识； 面积＞400mm2不允许；
稀网 | 相对其他区域明显偏薄，纤维明显偏少的区域，克重缺失小于50%。若固定位置连续出现，则称为连续性稀网 | [7 empty] | 面积＞150mm2，做标识
破洞 | 克重缺失大于50%或无纤维的区域 | [7 empty] | 不允许
月牙纹 | 纤网被拉伸或堆积造成的月牙形纤网重叠 | [7 empty] | 面积＞150mm2，做标识
横纹 | CD方向出现的连续性纤网不均或重叠 | [7 empty] | 不允许
挂丝 | 网带表面或机器周边的条状或束状纤维在网带运行时被带入布面而形成的疵点 | [7 empty] | 面积＞150mm2，做标识
折皱 | MD方向出现的连续性条纹，布面发生重叠 | [7 empty] | 不允许
压点缺失 | 热轧机轧点损伤造成布面无压痕 | [7 empty] | 超过5个相连点没有压痕或轧点，不允许
色差 | 外观颜色与正常产品颜色有明显的差异 | [7 empty] | 不允许
波浪纹 | 熔喷头造成的布面CD方向出现厚薄不均匀的波浪形条纹 | [7 empty] | 不允许
飞丝 | 熔喷纤维被吹断后又被带入布面的很小的纤维团 | [7 empty] | 须立即处理
针孔 | 中间无纤维、边缘较规则，类似于针孔大小的孔洞 | [7 empty] | 须立即处理
麻点 | 熔喷头形成的外形类似于纺粘小熔点，但在布面上不容易摸到的疵点 | [7 empty] | 须立即处理
其它污染 | 油污、黑点、脏丝、蚊虫、灰尘、金属粉末、玻璃、木屑等 | [7 empty] | 不允许
5. 成卷质量
项目 | 描述 | [7 empty] | 要求
幅宽偏差 | 卷上测量布面幅宽，与订单要求的偏差 | [7 empty] | ±3mm
布卷未切开 | 纸管或布面经过分切刀而未切开 | [7 empty] | 不允许
切边不良 | 布卷两端边缘参次不齐 | [7 empty] | ±3mm
异形卷 | 产品卷外观形状不规则的现象，如：弓形卷、叠型卷等 | [7 empty] | 不允许
纸管位移 | 纸管与布卷有凸出或凹陷 | [7 empty] | ±3mm
分切卷长 | 分切卷长增加比例0.4%
卷长不足 | 订单值的80%≤实际卷长≤订单值，定义为卷长不足 | [7 empty] | 不允许
标识 | 红色胶带，单面贴示，突出5-10mm 幅宽≥700mm，两端；幅宽＜700mm，全幅 | [7 empty] | 每卷不超过2个
接头 | 黑色胶带，单面贴示，突出5-10mm 幅宽≥700mm，两端；幅宽＜700mm，全幅 | [7 empty] | 每卷最多一个
接头卷数 | 含有接头的分切卷数 | [7 empty] | 每批接头卷数不超过总卷数的10%
6. 包装、运输和储存
6.1 包装
采用缠绕膜（25-30um）两头用纸板，两边缠绕膜必须覆盖纸板至少6cm，包装要求参照下表
卷径 |  |  |  | 单卷 层数（中间/两边） | [5 empty] | 多卷 层数（中间/两边）
680以下（含680） |  |  |  | 4/6 | [5 empty] | 5/7
680以上 |  |  |  | 5/7 | [5 empty] | 6/8
6.2 标签
标签包含卷标签、卷芯标签、包标签；标签填写应清楚、整齐
6.3 运输
应避光、防水、防潮、防污染、防破损、防挤压，严禁从高处丢下布卷
6.4 储存
储存时应放于通风、干燥、避光、清洁的仓库内
修订版号 | 修订日期 |  | 修订内容 | [8 empty] | 修订人
B/0 | 2018.6.11 |  | 发布；换版 | [8 empty] | 王忠忠
B/1 | 2018.8.16 |  | 页面顶端添加注意“标签类型、纸管类型、包装方式查看条码中备注”；添加“分切卷长增加比例0.4%” | [8 empty] | 王忠忠
B/2 | 2019.6.10 |  | “摩擦圈数为30”修改为“丝柔SMS/拒水SMS产品摩擦圈数为30，棉柔SMS产品摩擦圈数为60，R1SMS/丝柔plus SMS产品摩擦圈数为90” | [8 empty] | 张之凤
B/3 | 2019.8.27 |  | 添加“柔软度试样尺寸100mm*100mm”；MD/CD伸长率批平均最小值由“30”修改为“20” | [8 empty] | 张之凤
B/3 | 2020.1.13 |  | 更新公司logo | [8 empty] | 张之凤

## Sheet3
产品 | 摩擦圈数
拒水SMS/丝柔SMS | 30
棉柔SMS | 60
丝柔Plus SMS / R1 SMS | 90